## Magnetit horizontal
Mikrosondenanalysen von Magnetit |  |  |  | "Die Gold-Kupfer-Mineralisationen südlich von Rehoboth, Namibia"
Sven Wille | 2004
Lokalität | Probe | SiO2 | Al2O3 | MgO | TiO2 | MnO | Cr2O3 | FeO | Fe2O3 | Summe | Si | Al | Mg | Ti | Mn | Cr | Fe2+ | Fe3+ | Summe
GVM | GV1 | 0 | 0.023 | 0.041 | 0.009 | 0.077 | 0.064 | 30.854 | 68.773 | 99.841 | 0 | 0.008 | 0.019 | 0.002 | 0.02 | 0.016 | 7.963 | 15.972 | 24
Neuras | 21/6-4 | 0.161 | 0.042 | 0.016 | 0.1 | 0.04 | 0.015 | 30.189 | 66.77 | 97.333 | 0.051 | 0.016 | 0.007 | 0.024 | 0.011 | 0.004 | 7.98 | 15.882 | 23.975
Neuras | 21/6-4 | 0.075 | 0.012 | 0.007 | 0.016 | 0.095 | 0 | 30.121 | 67.11 | 97.436 | 0.024 | 0.004 | 0.003 | 0.004 | 0.026 | 0 | 7.963 | 15.964 | 23.988
Neuras | 21/6-4 | 0.126 | 0.012 | 0 | 0.015 | 0.048 | 0 | 30.068 | 66.86 | 97.129 | 0.04 | 0.005 | 0 | 0.004 | 0.013 | 0 | 7.971 | 15.948 | 23.981
Neuras | 21/6-4 | 0.195 | 0.076 | 0 | 0.115 | 0.037 | 0 | 30.271 | 66.785 | 97.479 | 0.062 | 0.028 | 0 | 0.027 | 0.01 | 0 | 7.987 | 15.855 | 23.969
Neuras | 21/6-4 | 0.27 | 0 | 0.004 | 0.046 | 0 | 0.068 | 29.967 | 66.367 | 96.722 | 0.086 | 0 | 0.002 | 0.011 | 0 | 0.017 | 7.966 | 15.875 | 23.957
Neuras | RP26 | 5.162 | 0.282 | 0.432 | 0.011 | 0.028 | 0.035 | 25.737 | 58.457 | 90.144 | 1.668 | 0.107 | 0.208 | 0.003 | 0.008 | 0.009 | 6.953 | 14.211 | 23.167
Neuras | RP26 | 5.727 | 0.32 | 0.34 | 0 | 0.006 | 0 | 25.824 | 58.257 | 90.474 | 1.835 | 0.121 | 0.162 | 0 | 0.002 | 0 | 6.919 | 14.044 | 23.083
Neuras | RP26 | 5.422 | 0.313 | 0.388 | 0 | 0 | 0.002 | 26.096 | 59.049 | 91.27 | 1.727 | 0.117 | 0.184 | 0 | 0 | 0 | 6.952 | 14.155 | 23.135
SMCM | RP3 | 0.014 | 0.009 | 0 | 0.041 | 0 | 0.37 | 31.366 | 69.151 | 100.951 | 0.004 | 0.003 | 0 | 0.009 | 0 | 0.089 | 8.007 | 15.884 | 23.996
NW von SMCM | 24/5-1 | 0.228 | 0.095 | 0.045 | 0.098 | 0.055 | 0.05 | 29.972 | 66.328 | 96.871 | 0.072 | 0.036 | 0.021 | 0.023 | 0.015 | 0.013 | 7.951 | 15.833 | 23.964
NW von SMCM | 24/5-4 | 0.064 | 0.043 | 0.015 | 0.032 | 0 | 0 | 31.29 | 69.411 | 100.855 | 0.02 | 0.015 | 0.007 | 0.007 | 0 | 0 | 7.991 | 15.95 | 23.99
NW von SMCM | 24/5-4 | 0.15 | 0.016 | 0 | 0 | 0.036 | 0.032 | 29.844 | 66.357 | 96.435 | 0.048 | 0.006 | 0 | 0 | 0.01 | 0.008 | 7.966 | 15.938 | 23.976
NW von SMCM | 24/5-6 | 0 | 0.014 | 0 | 0.727 | 0.086 | 0.004 | 30.994 | 66.15 | 97.975 | 0 | 0.005 | 0 | 0.172 | 0.023 | 0.001 | 8.149 | 15.65 | 24
NW von SMCM | 24/5-6 | 0.044 | 0.047 | 0.02 | 0.881 | 0.087 | 0 | 31.035 | 65.66 | 97.774 | 0.014 | 0.018 | 0.009 | 0.209 | 0.023 | 0 | 8.169 | 15.551 | 23.993
NW von SMCM | 24/5-6 | 0.039 | 0 | 0.027 | 0.931 | 0 | 0 | 31.207 | 65.751 | 97.955 | 0.012 | 0 | 0.013 | 0.22 | 0 | 0 | 8.201 | 15.548 | 23.994
NW von SMCM | 24/5-6 | 0.104 | 0 | 0 | 0.744 | 0.067 | 0.032 | 30.515 | 64.971 | 96.433 | 0.033 | 0 | 0 | 0.178 | 0.018 | 0.008 | 8.144 | 15.602 | 23.983
| Gew.% | As | Se | S | Ag | Te | Hg | Sb | Bi | Pb | Mn | Sn | Cu | Fe | Zn | Co | Ni | Summe
Neuras | RP26 | 0 | 0.074 | 0.022 | 0 | 0.033 | 0.107 | 0 | 0.05 | 0.146 | 0.052 | 0 | 0.133 | 49.674 | 0.126 | 0 | 0.109 | 50.526
| Gew.% | As | Se | S | Ag | Te | Hg | Pb | Au | Bi | Cu | Zn | Cd | Sn | Mn | Summe
NW von SMCM | 24/5-1 | 0.107 | 0.073 | 0.016 | 0 | 0 | 0 | 0.09 | 0 | 0 | 0.004 | 0.054 | - | - | - | 0.344
NW von SMCM | 24/5-4 | 0.123 | 0.023 | 0.004 | 0 | 0.078 | 0 | 0.096 | 0 | 0.011 | 0.039 | 0.081 | 0.035 | 0 | 0.039 | 0.529
NW von SMCM | 24/5-4 | 0.193 | 0.114 | 0 | 0.035 | 0 | 0.053 | 0.025 | 0 | 0.003 | 0 | 0.035 | - | - | - | 0.458

## Magnetit vertikal
Mikrosondenanalysen von Magnetit |  |  |  | "Die Gold-Kupfer-Mineralisationen südlich von Rehoboth, Namibia"
Sven Wille | 2004
Lokalität | GVM | Neuras | Neuras | Neuras | Neuras | Neuras | Neuras | Neuras | Neuras | SMCM | NW von SMCM | NW von SMCM | NW von SMCM | NW von SMCM | NW von SMCM | NW von SMCM | NW von SMCM |  | Neuras |  | NW von SMCM | NW von SMCM | NW von SMCM
Probe | GV1 | 21/6-4 | 21/6-4 | 21/6-4 | 21/6-4 | 21/6-4 | RP26 | RP26 | RP26 | RP3 | 24/5-1 | 24/5-4 | 24/5-4 | 24/5-6 | 24/5-6 | 24/5-6 | 24/5-6 | Gew.% | RP26 | Gew.% | 24/5-1 | 24/5-4 | 24/5-4
SiO2 | 0 | 0.161 | 0.075 | 0.126 | 0.195 | 0.27 | 5.162 | 5.727 | 5.422 | 0.014 | 0.228 | 0.064 | 0.15 | 0 | 0.044 | 0.039 | 0.104 | As | 0 | As | 0.107 | 0.123 | 0.193
Al2O3 | 0.023 | 0.042 | 0.012 | 0.012 | 0.076 | 0 | 0.282 | 0.32 | 0.313 | 0.009 | 0.095 | 0.043 | 0.016 | 0.014 | 0.047 | 0 | 0 | Se | 0.074 | Se | 0.073 | 0.023 | 0.114
MgO | 0.041 | 0.016 | 0.007 | 0 | 0 | 0.004 | 0.432 | 0.34 | 0.388 | 0 | 0.045 | 0.015 | 0 | 0 | 0.02 | 0.027 | 0 | S | 0.022 | S | 0.016 | 0.004 | 0
TiO2 | 0.009 | 0.1 | 0.016 | 0.015 | 0.115 | 0.046 | 0.011 | 0 | 0 | 0.041 | 0.098 | 0.032 | 0 | 0.727 | 0.881 | 0.931 | 0.744 | Ag | 0 | Ag | 0 | 0 | 0.035
MnO | 0.077 | 0.04 | 0.095 | 0.048 | 0.037 | 0 | 0.028 | 0.006 | 0 | 0 | 0.055 | 0 | 0.036 | 0.086 | 0.087 | 0 | 0.067 | Te | 0.033 | Te | 0 | 0.078 | 0
Cr2O3 | 0.064 | 0.015 | 0 | 0 | 0 | 0.068 | 0.035 | 0 | 0.002 | 0.37 | 0.05 | 0 | 0.032 | 0.004 | 0 | 0 | 0.032 | Hg | 0.107 | Hg | 0 | 0 | 0.053
FeO | 30.854 | 30.189 | 30.121 | 30.068 | 30.271 | 29.967 | 25.737 | 25.824 | 26.096 | 31.366 | 29.972 | 31.29 | 29.844 | 30.994 | 31.035 | 31.207 | 30.515 | Sb | 0 | Pb | 0.09 | 0.096 | 0.025
Fe2O3 | 68.773 | 66.77 | 67.11 | 66.86 | 66.785 | 66.367 | 58.457 | 58.257 | 59.049 | 69.151 | 66.328 | 69.411 | 66.357 | 66.15 | 65.66 | 65.751 | 64.971 | Bi | 0.05 | Au | 0 | 0 | 0
Summe | 99.841 | 97.333 | 97.436 | 97.129 | 97.479 | 96.722 | 90.144 | 90.474 | 91.27 | 100.951 | 96.871 | 100.855 | 96.435 | 97.975 | 97.774 | 97.955 | 96.433 | Pb | 0.146 | Bi | 0 | 0.011 | 0.003
Si | 0 | 0.051 | 0.024 | 0.04 | 0.062 | 0.086 | 1.668 | 1.835 | 1.727 | 0.004 | 0.072 | 0.02 | 0.048 | 0 | 0.014 | 0.012 | 0.033 | Mn | 0.052 | Cu | 0.004 | 0.039 | 0
Al | 0.008 | 0.016 | 0.004 | 0.005 | 0.028 | 0 | 0.107 | 0.121 | 0.117 | 0.003 | 0.036 | 0.015 | 0.006 | 0.005 | 0.018 | 0 | 0 | Sn | 0 | Zn | 0.054 | 0.081 | 0.035
Mg | 0.019 | 0.007 | 0.003 | 0 | 0 | 0.002 | 0.208 | 0.162 | 0.184 | 0 | 0.021 | 0.007 | 0 | 0 | 0.009 | 0.013 | 0 | Cu | 0.133 | Cd | - | 0.035 | -
Ti | 0.002 | 0.024 | 0.004 | 0.004 | 0.027 | 0.011 | 0.003 | 0 | 0 | 0.009 | 0.023 | 0.007 | 0 | 0.172 | 0.209 | 0.22 | 0.178 | Fe | 49.674 | Sn | - | 0 | -
Mn | 0.02 | 0.011 | 0.026 | 0.013 | 0.01 | 0 | 0.008 | 0.002 | 0 | 0 | 0.015 | 0 | 0.01 | 0.023 | 0.023 | 0 | 0.018 | Zn | 0.126 | Mn | - | 0.039 | -
Cr | 0.016 | 0.004 | 0 | 0 | 0 | 0.017 | 0.009 | 0 | 0 | 0.089 | 0.013 | 0 | 0.008 | 0.001 | 0 | 0 | 0.008 | Co | 0 | Summe | 0.344 | 0.529 | 0.458
Fe2+ | 7.963 | 7.98 | 7.963 | 7.971 | 7.987 | 7.966 | 6.953 | 6.919 | 6.952 | 8.007 | 7.951 | 7.991 | 7.966 | 8.149 | 8.169 | 8.201 | 8.144 | Ni | 0.109
Fe3+ | 15.972 | 15.882 | 15.964 | 15.948 | 15.855 | 15.875 | 14.211 | 14.044 | 14.155 | 15.884 | 15.833 | 15.95 | 15.938 | 15.65 | 15.551 | 15.548 | 15.602 | Summe | 50.526
Summe | 24 | 23.975 | 23.988 | 23.981 | 23.969 | 23.957 | 23.167 | 23.083 | 23.135 | 23.996 | 23.964 | 23.99 | 23.976 | 24 | 23.993 | 23.994 | 23.983

## Hämatit horizontal Gew.%
Mikrosondenanalysen von Hämatit |  |  |  |  | "Die Gold-Kupfer-Mineralisationen südlich von Rehoboth, Namibia"
Sven Wille | 2004
Lokalität | Probe | SiO2 | Al2O3 | MgO | TiO2 | MnO | Cr2O3 | Fe2O3 | Summe
Blank´s Mine | RP24B | 3.124 | 0 | 0.04 | 0.01 | 0.004 | 0 | 85.40816 | 88.58616
Blank´s Mine | RP24B | 3.034 | 0 | 0.004 | 0 | 0 | 0.067 | 86.5307 | 89.6357
Blank´s Mine | RP24B | 2.524 | 0.04 | 0.184 | 0.006 | 0 | 0 | 85.3159 | 88.0699
GVM | GV4 | 1.972 | 0.359 | 0.349 | 0.118 | 0.145 | 0.028 | 83.57877 | 86.54977
Neuras | 21/6-8 | 2.917 | 0.845 | 0.194 | 0 | 0.135 | 0 | 83.44005 | 87.53105
Neuras | 21/6-8 | 3.518 | 1.147 | 0.235 | 0.021 | 0.145 | 0 | 83.19106 | 88.25706
Lokalität | Probe | SiO2 | Al2O3 | CaO | TiO2 | MnO | Cr2O3 | Fe2O3 | Summe
Neuras | 21/6-9 | 3.687 | 0.361 | 0.632 | 0.071 | - | - | 87.42083 | 92.17183
Neuras | 21/6-9 | 3.734 | 0.235 | 0.562 | 0.039 | - | - | 87.62754 | 92.19754
Lokalität | Probe | As | Se | S | Ag | Te | Hg | Pb | Au | Bi | Cu | Fe3+ | Zn | Summe
Blank´s Mine | RP24B | 0 | 0 | 0.061 | 0.01 | 0.06 | 0.181 | 0.019 | 0 | 0 | 2.943 | 53.14576 | 0 | 56.41976
Blank´s Mine | RP24B | 0.094 | 0.006 | 0.023 | 0.01 | 0 | 0.075 | 0.155 | 0.046 | 0.014 | 4.185 | 47.58902 | 0.443 | 52.64002
Lokalität | Probe | As | Se | S | Ag | Te | Hg | Pb | Au | Bi | Cu | Fe | Zn | Summe
GVM | GV7 | 0.053 | 3.446 | 0.144 | 3.675 | 0.79 | 0 | 0 | 3.768 | 0 | 4.797 | 41.25766 | 0 | 57.93066
GVM | GV7 | 0 | 3.807 | 0.098 | 5.745 | 0.856 | 0.211 | 0.01 | 4.595 | 0 | 4.313 | 35.21482 | 0 | 54.84982
GVM | GV7 | 0.058 | 0.068 | 0.344 | 0 | 0.136 | 0.266 | 0.018 | 0 | 0 | 8.118 | 45.63028746 | 0 | 54.63828746
GVM | GV7 | 0.064 | 0.117 | 0.333 | 0 | 0.12 | 0 | 0.035 | 0 | 0.019 | 8.258 | 46.61014722 | 0 | 55.55614722

## Hämatit vertikal Gew.%
Mikrosondenanalysen von Hämatit |  |  |  |  | "Die Gold-Kupfer-Mineralisationen südlich von Rehoboth, Namibia"
Sven Wille | 2004
Lokalität | Blank´s Mine | Blank´s Mine | Blank´s Mine | GVM | Neuras | Neuras | Lokalität | Neuras | Neuras | Lokalität | Blank´s Mine | Blank´s Mine | Lokalität | GVM | GVM | GVM | GVM
Probe | RP24B | RP24B | RP24B | GV4 | 21/6-8 | 21/6-8 | Probe | 21/6-9 | 21/6-9 | Probe | RP24B | RP24B | Probe | GV7 | GV7 | GV7 | GV7
SiO2 | 3.124 | 3.034 | 2.524 | 1.972 | 2.917 | 3.518 | SiO2 | 3.687 | 3.734 | As | 0 | 0.094 | As | 0.053 | 0 | 0.058 | 0.064
Al2O3 | 0 | 0 | 0.04 | 0.359 | 0.845 | 1.147 | Al2O3 | 0.361 | 0.235 | Se | 0 | 0.006 | Se | 3.446 | 3.807 | 0.068 | 0.117
MgO | 0.04 | 0.004 | 0.184 | 0.349 | 0.194 | 0.235 | CaO | 0.632 | 0.562 | S | 0.061 | 0.023 | S | 0.144 | 0.098 | 0.344 | 0.333
TiO2 | 0.01 | 0 | 0.006 | 0.118 | 0 | 0.021 | TiO2 | 0.071 | 0.039 | Ag | 0.01 | 0.01 | Ag | 3.675 | 5.745 | 0 | 0
MnO | 0.004 | 0 | 0 | 0.145 | 0.135 | 0.145 | MnO | - | - | Te | 0.06 | 0 | Te | 0.79 | 0.856 | 0.136 | 0.12
Cr2O3 | 0 | 0.067 | 0 | 0.028 | 0 | 0 | Cr2O3 | - | - | Hg | 0.181 | 0.075 | Hg | 0 | 0.211 | 0.266 | 0
Fe2O3 | 85.40816 | 86.5307 | 85.3159 | 83.57877 | 83.44005 | 83.19106 | Fe2O3 | 87.42083 | 87.62754 | Pb | 0.019 | 0.155 | Pb | 0 | 0.01 | 0.018 | 0.035
Summe | 88.58616 | 89.6357 | 88.0699 | 86.54977 | 87.53105 | 88.25706 | Summe | 92.17183 | 92.19754 | Au | 0 | 0.046 | Au | 3.768 | 4.595 | 0 | 0
[10 empty] | Bi | 0 | 0.014 | Bi | 0 | 0 | 0 | 0.019
[10 empty] | Cu | 2.943 | 4.185 | Cu | 4.797 | 4.313 | 8.118 | 8.258
[10 empty] | Fe | 53.14576 | 47.58902 | Fe | 41.25766 | 35.21482 | 45.63028746 | 46.61014722
[10 empty] | Zn | 0 | 0.443 | Zn | 0 | 0 | 0 | 0
[10 empty] | Summe | 56.41976 | 52.64002 | Summe | 57.93066 | 54.84982 | 54.63828746 | 55.55614722

## Ilmenit-Leukoxen horizontal
Mikrosondenanalysen von Ilmenit/Leukoxen |  |  |  |  | "Die Gold-Kupfer-Mineralisationen südlich von Rehoboth, Namibia"
Sven Wille | 2004
Lokalität | Probe | SiO2 | Al2O3 | MgO | TiO2 | MnO | Cr2O3 | FeO | Summe | Si | Al | Mg | Ti | Mn | Cr | Fe2+ | Summe | Fe+Mn | pos. Ladungen | Pyrophanit-K. [mol%]
SMGM | SMGM16 | 0.729 | 0.041 | 0.03 | 52.251 | 9.905 | 0.026 | 35.55 | 98.532 | 0.01863119 | 0.001234963 | 0.001142997 | 1.004224 | 0.2144165 | 0.00052537 | 0.7598251 | 2 | 0.9742417 | 6.04747 | 10.72083
SMGM | 31/8-7 | 0.498 | 0.717 | 0.001 | 71.353 | 0.327 | 0.003 | 20.399 | 93.298 | 0.01376801 | 0.02336244 | 4.121475e-05 | 1.483464 | 0.007657383 | 6.557557e-05 | 0.4716413 | 2 | 0.4792987 | 7.017892 | 0.3828692
SMGM | 31/8-7 | 0.204 | 0.267 | 0 | 62.155 | 0.908 | 0 | 30.068 | 93.602 | 0.005575699 | 0.008600773 | 0 | 1.277521 | 0.02102063 | 0 | 0.6872816 | 2 | 0.7083023 | 6.574795 | 1.051032
SMGM | 31/8-7 | 0.273 | 0.141 | 0 | 59.158 | 3.951 | 0 | 30.523 | 94.046 | 0.007398435 | 0.004503534 | 0 | 1.205629 | 0.09069326 | 0 | 0.691776 | 2 | 0.7824692 | 6.430558 | 4.534663
SMGM | 31/8-7 | 0.368 | 0.49 | 0.014 | 57.489 | 0.584 | 0.01 | 33.23 | 92.185 | 0.01015294 | 0.01593298 | 0.0005758145 | 1.192756 | 0.01364732 | 0.0002181337 | 0.7667172 | 2 | 0.7803645 | 6.421968 | 0.682366
SMGM | RP5 | 0.197 | 0.156 | 0.021 | 59.91 | 2.806 | 0 | 30.136 | 93.226 | 0.005393979 | 0.005034133 | 0.0008571821 | 1.233574 | 0.06507609 | 0 | 0.6900645 | 2 | 0.7551406 | 6.48297 | 3.253804
SMGM | RP5 | 0.15 | 0.104 | 0 | 60.421 | 3.083 | 0 | 30.026 | 93.784 | 0.004085428 | 0.003338387 | 0 | 1.237534 | 0.07112308 | 0 | 0.6839192 | 2 | 0.7550423 | 6.486577 | 3.556154
SMGM | RP5 | 0.205 | 0.249 | 0.066 | 58.991 | 2.86 | 0 | 30.532 | 92.903 | 0.005622992 | 0.008049521 | 0.002698785 | 1.216809 | 0.06644624 | 0 | 0.7003738 | 2 | 0.7668201 | 6.452913 | 3.322312
SMGM | RP5 | 0.157 | 0.184 | 0 | 59.206 | 4.83 | 0.027 | 30.157 | 94.561 | 0.004230098 | 0.005842863 | 0 | 1.199608 | 0.1102272 | 0.0005751664 | 0.6795165 | 2 | 0.7897436 | 6.414095 | 5.511359
SMGM | RP5 | 0.841 | 0.456 | 0.04 | 59.525 | 4.409 | 0 | 28.092 | 93.363 | 0.02290643 | 0.01463806 | 0.001624173 | 1.219225 | 0.1017167 | 0 | 0.6398898 | 2 | 0.7416065 | 6.498901 | 5.085836
SMGM | RP5 | 0.272 | 0.186 | 0 | 60.008 | 6.213 | 0.07 | 27.457 | 94.206 | 0.007361515 | 0.005932917 | 0 | 1.221322 | 0.1424264 | 0.001497874 | 0.6214589 | 2 | 0.7638853 | 6.464799 | 7.121318
SMGM | RP5 | 0.116 | 0.188 | 0.049 | 59.937 | 4.422 | 0.03 | 29.448 | 94.19 | 0.003140215 | 0.005998136 | 0.001977462 | 1.220167 | 0.1013937 | 0.0006420984 | 0.6666813 | 2 | 0.768075 | 6.453255 | 5.069684
SMGM | 8/8-2 | 0.038 | 0.113 | 0.059 | 53.577 | 5.431 | 0 | 38.718 | 97.936 | 0.0009802729 | 0.003435571 | 0.002268957 | 1.039357 | 0.1186681 | 0 | 0.8352902 | 2 | 0.9539583 | 6.08411 | 5.933405
SMGM | 8/8-2 | 0.175 | 0.199 | 0.098 | 52.327 | 6.014 | 0 | 39.927 | 98.74 | 0.004464809 | 0.005983772 | 0.003727363 | 1.003953 | 0.1299628 | 0 | 0.8519078 | 2 | 0.9818706 | 6.02282 | 6.498139
SMGM | 8/8-2 | 0.047 | 0.068 | 0.043 | 55.632 | 6.238 | 0 | 36.616 | 98.644 | 0.001206171 | 0.002056729 | 0.001645092 | 1.07364 | 0.1355961 | 0 | 0.785856 | 2 | 0.9214521 | 6.151749 | 6.779805
SMGM | 8/8-3 | 0.001 | 0.099 | 0.046 | 56.389 | 4.417 | 0 | 35.863 | 96.815 | 2.620384e-05 | 0.003057435 | 0.00179694 | 1.111174 | 0.09803543 | 0 | 0.7859096 | 2 | 0.883945 | 6.225459 | 4.901772
SMGM | 8/8-3 | 0.253 | 0.095 | 0.034 | 60.503 | 2.563 | 0.018 | 29.535 | 93.001 | 0.006950585 | 0.003075966 | 0.001392485 | 1.249973 | 0.05964035 | 0.000390978 | 0.6785766 | 2 | 0.7382169 | 6.517314 | 2.982018
SMGM | 8/8-4 | 0.015 | 0.038 | 0 | 52.994 | 5.853 | 0 | 40.608 | 99.508 | 0.0003805672 | 0.001136268 | 0 | 1.01109 | 0.1257794 | 0 | 0.861614 | 2 | 0.9873934 | 6.024077 | 6.288968
Neuras | RP27 | 1.724 | 0.065 | 0.01 | 57.471 | 7.59 | 0.032 | 27.109 | 94.001 | 0.04649435 | 0.002066014 | 0.0004020441 | 1.16556 | 0.1733786 | 0.0006823259 | 0.6114169 | 2 | 0.7847955 | 6.426857 | 8.668929
SMCM | SMCMH4 | 0.069 | 0.076 | 0.079 | 50.881 | 5.017 | 0.042 | 40.604 | 96.768 | 0.001797366 | 0.002333233 | 0.003067787 | 0.9967035 | 0.1106935 | 0.0008649991 | 0.8845396 | 2 | 0.9952332 | 6.0002 | 5.534677
SMCM | SMCMH4 | 0.279 | 0.047 | 0.183 | 51.198 | 5.256 | 0.005 | 40.424 | 96.768 | 0.007212012 | 0.001431882 | 0.007052029 | 0.9952407 | 0.1150796 | 0.0001021883 | 0.8738816 | 2 | 0.9889612 | 6.00644 | 5.75398
SMCM | SMCMH4 | 0 | 0.084 | 0.117 | 53.164 | 5.574 | 0.015 | 42.017 | 100.971 | 0 | 0.002471144 | 0.004353697 | 0.9979348 | 0.1178472 | 0.0002960273 | 0.8770971 | 2 | 0.9949443 | 5.998637 | 5.892361

## Ilmenit-Leukoxen vertikal
Mikrosondenanalysen von Ilmenit/Leukoxen |  |  |  |  | "Die Gold-Kupfer-Mineralisationen südlich von Rehoboth, Namibia"
Sven Wille | 2004
Lokalität | SMGM | SMGM | SMGM | SMGM | SMGM | SMGM | SMGM | SMGM | SMGM | SMGM | SMGM | SMGM | SMGM | SMGM | SMGM | SMGM | SMGM | SMGM | Neuras | SMCM | SMCM | SMCM
Probe | SMGM16 | 31/8-7 | 31/8-7 | 31/8-7 | 31/8-7 | RP5 | RP5 | RP5 | RP5 | RP5 | RP5 | RP5 | 8/8-2 | 8/8-2 | 8/8-2 | 8/8-3 | 8/8-3 | 8/8-4 | RP27 | SMCMH4 | SMCMH4 | SMCMH4
SiO2 | 0.729 | 0.498 | 0.204 | 0.273 | 0.368 | 0.197 | 0.15 | 0.205 | 0.157 | 0.841 | 0.272 | 0.116 | 0.038 | 0.175 | 0.047 | 0.001 | 0.253 | 0.015 | 1.724 | 0.069 | 0.279 | 0
Al2O3 | 0.041 | 0.717 | 0.267 | 0.141 | 0.49 | 0.156 | 0.104 | 0.249 | 0.184 | 0.456 | 0.186 | 0.188 | 0.113 | 0.199 | 0.068 | 0.099 | 0.095 | 0.038 | 0.065 | 0.076 | 0.047 | 0.084
MgO | 0.03 | 0.001 | 0 | 0 | 0.014 | 0.021 | 0 | 0.066 | 0 | 0.04 | 0 | 0.049 | 0.059 | 0.098 | 0.043 | 0.046 | 0.034 | 0 | 0.01 | 0.079 | 0.183 | 0.117
TiO2 | 52.251 | 71.353 | 62.155 | 59.158 | 57.489 | 59.91 | 60.421 | 58.991 | 59.206 | 59.525 | 60.008 | 59.937 | 53.577 | 52.327 | 55.632 | 56.389 | 60.503 | 52.994 | 57.471 | 50.881 | 51.198 | 53.164
MnO | 9.905 | 0.327 | 0.908 | 3.951 | 0.584 | 2.806 | 3.083 | 2.86 | 4.83 | 4.409 | 6.213 | 4.422 | 5.431 | 6.014 | 6.238 | 4.417 | 2.563 | 5.853 | 7.59 | 5.017 | 5.256 | 5.574
Cr2O3 | 0.026 | 0.003 | 0 | 0 | 0.01 | 0 | 0 | 0 | 0.027 | 0 | 0.07 | 0.03 | 0 | 0 | 0 | 0 | 0.018 | 0 | 0.032 | 0.042 | 0.005 | 0.015
FeO | 35.55 | 20.399 | 30.068 | 30.523 | 33.23 | 30.136 | 30.026 | 30.532 | 30.157 | 28.092 | 27.457 | 29.448 | 38.718 | 39.927 | 36.616 | 35.863 | 29.535 | 40.608 | 27.109 | 40.604 | 40.424 | 42.017
Summe | 98.532 | 93.298 | 93.602 | 94.046 | 92.185 | 93.226 | 93.784 | 92.903 | 94.561 | 93.363 | 94.206 | 94.19 | 97.936 | 98.74 | 98.644 | 96.815 | 93.001 | 99.508 | 94.001 | 96.768 | 96.768 | 100.971
Si | 0.01863119 | 0.01376801 | 0.005575699 | 0.007398435 | 0.01015294 | 0.005393979 | 0.004085428 | 0.005622992 | 0.004230098 | 0.02290643 | 0.007361515 | 0.003140215 | 0.0009802729 | 0.004464809 | 0.001206171 | 2.620384e-05 | 0.006950585 | 0.0003805672 | 0.04649435 | 0.001797366 | 0.007212012 | 0
Al | 0.001234963 | 0.02336244 | 0.008600773 | 0.004503534 | 0.01593298 | 0.005034133 | 0.003338387 | 0.008049521 | 0.005842863 | 0.01463806 | 0.005932917 | 0.005998136 | 0.003435571 | 0.005983772 | 0.002056729 | 0.003057435 | 0.003075966 | 0.001136268 | 0.002066014 | 0.002333233 | 0.001431882 | 0.002471144
Mg | 0.001142997 | 4.121475e-05 | 0 | 0 | 0.0005758145 | 0.0008571821 | 0 | 0.002698785 | 0 | 0.001624173 | 0 | 0.001977462 | 0.002268957 | 0.003727363 | 0.001645092 | 0.00179694 | 0.001392485 | 0 | 0.0004020441 | 0.003067787 | 0.007052029 | 0.004353697
Ti | 1.004224 | 1.483464 | 1.277521 | 1.205629 | 1.192756 | 1.233574 | 1.237534 | 1.216809 | 1.199608 | 1.219225 | 1.221322 | 1.220167 | 1.039357 | 1.003953 | 1.07364 | 1.111174 | 1.249973 | 1.01109 | 1.16556 | 0.9967035 | 0.9952407 | 0.9979348
Mn | 0.2144165 | 0.007657383 | 0.02102063 | 0.09069326 | 0.01364732 | 0.06507609 | 0.07112308 | 0.06644624 | 0.1102272 | 0.1017167 | 0.1424264 | 0.1013937 | 0.1186681 | 0.1299628 | 0.1355961 | 0.09803543 | 0.05964035 | 0.1257794 | 0.1733786 | 0.1106935 | 0.1150796 | 0.1178472
Cr | 0.00052537 | 6.557557e-05 | 0 | 0 | 0.0002181337 | 0 | 0 | 0 | 0.0005751664 | 0 | 0.001497874 | 0.0006420984 | 0 | 0 | 0 | 0 | 0.000390978 | 0 | 0.0006823259 | 0.0008649991 | 0.0001021883 | 0.0002960273
Fe2+ | 0.7598251 | 0.4716413 | 0.6872816 | 0.691776 | 0.7667172 | 0.6900645 | 0.6839192 | 0.7003738 | 0.6795165 | 0.6398898 | 0.6214589 | 0.6666813 | 0.8352902 | 0.8519078 | 0.785856 | 0.7859096 | 0.6785766 | 0.861614 | 0.6114169 | 0.8845396 | 0.8738816 | 0.8770971
Summe | 2 | 2 | 2 | 2 | 2 | 2 | 2 | 2 | 2 | 2 | 2 | 2 | 2 | 2 | 2 | 2 | 2 | 2 | 2 | 2 | 2 | 2
Fe+Mn | 0.9742417 | 0.4792987 | 0.7083023 | 0.7824692 | 0.7803645 | 0.7551406 | 0.7550423 | 0.7668201 | 0.7897436 | 0.7416065 | 0.7638853 | 0.768075 | 0.9539583 | 0.9818706 | 0.9214521 | 0.883945 | 0.7382169 | 0.9873934 | 0.7847955 | 0.9952332 | 0.9889612 | 0.9949443
pos. Ladungen | 6.04747 | 7.017892 | 6.574795 | 6.430558 | 6.421968 | 6.48297 | 6.486577 | 6.452913 | 6.414095 | 6.498901 | 6.464799 | 6.453255 | 6.08411 | 6.02282 | 6.151749 | 6.225459 | 6.517314 | 6.024077 | 6.426857 | 6.0002 | 6.00644 | 5.998637
Pyrophanit-K. [mol%] | 10.72083 | 0.3828692 | 1.051032 | 4.534663 | 0.682366 | 3.253804 | 3.556154 | 3.322312 | 5.511359 | 5.085836 | 7.121318 | 5.069684 | 5.933405 | 6.498139 | 6.779805 | 4.901772 | 2.982018 | 6.288968 | 8.668929 | 5.534677 | 5.75398 | 5.892361

## Chrom-Spinell horizontal
Mikrosondenanalysen von Chrom-Spinell |  |  |  |  | "Die Gold-Kupfer-Mineralisationen südlich von Rehoboth, Namibia"
Sven Wille | 2004
Lokalität | Probe | SiO2 | MgO | Al2O3 | CaO | MnO | TiO2 | Cr2O3 | FeO | NiO | ZnO | Summe | Si | Mg | Al | Ca | Mn | Ti | Cr | Fe | Ni | Zn | Summe | X (Mg+Fe) | Y2 (Mn+Cr+Al) | K.-ÜberschussX | K.-Defizit2Y | ø ≈ Fe3+Y | X(Mg+Fe2+) | Y (Mn+Cr+Al+Fe3+) | Cr/(Cr+Al) | Mg/(Mg+Fe2+) | X+Y2 | Kationensumme
SE von Neuras | 7/8#3 | 0 | 10.329 | 32.329 | 0.022 | 0 | 0.048 | 30.578 | 25.245 | 0.007 | 0.472 | 99.03 | 0 | 0.436779 | 1.281956 | 0.0006686165 | 0 | 0.001023898 | 0.6857736 | 0.5988653 | 0.0001597128 | 0.009885229 | 3.015111 | 1.035644 | 1.96773 | 0.0356443 | 0.03227044 | 0.03395737 | 1.001687 | 2.001687 | 0.3485101 | 0.4360434 | 3.003374 | 3.015111
SE von Neuras | 7/8#3 | 0 | 9.305 | 30.155 | 0.07 | 0 | 0.001 | 32.142 | 26.48 | 0.116 | 0.459 | 98.728 | 0 | 0.4024349 | 1.22297 | 0.002175846 | 0 | 2.181682e-05 | 0.7372594 | 0.6424621 | 0.002706921 | 0.009831803 | 3.019863 | 1.044897 | 1.96023 | 0.04489702 | 0.03977015 | 0.04233358 | 1.002563 | 2.002563 | 0.3761087 | 0.4014059 | 3.005127 | 3.019863
SE von Neuras | 7/8#3 | 0.029 | 9.926 | 30.727 | 0 | 0 | 0.015 | 31.869 | 26.277 | 0.058 | 0.537 | 99.438 | 0.0008314009 | 0.4242262 | 1.231461 | 0 | 0 | 0.00032339 | 0.7223703 | 0.6300127 | 0.001337487 | 0.01136681 | 3.021929 | 1.054239 | 1.953831 | 0.05423889 | 0.04616852 | 0.05020371 | 1.004035 | 2.004035 | 0.3697198 | 0.4225213 | 3.00807 | 3.021929
SE von Neuras | 7/8#3 | 0.008 | 10.887 | 33.974 | 0 | 0 | 0.009 | 29.784 | 25.164 | 0.124 | 0.427 | 100.377 | 0.0002217876 | 0.4499521 | 1.316686 | 0 | 0 | 0.0001876345 | 0.6528439 | 0.5834291 | 0.002765146 | 0.008740318 | 3.014826 | 1.033381 | 1.96953 | 0.03338123 | 0.03047036 | 0.03192579 | 1.001455 | 2.001455 | 0.331472 | 0.4492982 | 3.002911 | 3.014826
SE von Neuras | 7/8#3 | 0.009 | 9.898 | 31.385 | 0.007 | 0 | 0.031 | 31.015 | 26.635 | 0.107 | 0.465 | 99.552 | 0.0002569117 | 0.4212108 | 1.252425 | 0.0002140923 | 0 | 0.0006654661 | 0.6999904 | 0.6358506 | 0.002456825 | 0.009800456 | 3.02287 | 1.057061 | 1.952415 | 0.05706143 | 0.04758504 | 0.05232324 | 1.004738 | 2.004738 | 0.3585254 | 0.4192245 | 3.009476 | 3.02287
SE von Neuras | 7/8#3 | 0.04 | 9.564 | 28.99 | 0 | 0 | 0.033 | 33.071 | 26.804 | 0.047 | 0.356 | 98.905 | 0.001166909 | 0.4159367 | 1.182261 | 0 | 0 | 0.0007239586 | 0.7627868 | 0.6539395 | 0.001102869 | 0.007667944 | 3.025585 | 1.069876 | 1.945048 | 0.06987619 | 0.05495249 | 0.06241434 | 1.007462 | 2.007462 | 0.3921687 | 0.412856 | 3.014924 | 3.025585
SE von Neuras | 7/8#3 | 0 | 10.997 | 32.423 | 0.015 | 0 | 0.05 | 31.359 | 25.232 | 0.153 | 0.331 | 100.56 | 0 | 0.4581481 | 1.266666 | 0.0004491318 | 0 | 0.001050785 | 0.6928864 | 0.5897034 | 0.003439231 | 0.006829688 | 3.019173 | 1.047851 | 1.959553 | 0.04785143 | 0.04044737 | 0.0441494 | 1.003702 | 2.003702 | 0.3535942 | 0.4564583 | 3.007404 | 3.019173
SE von Neuras | 7/8#3 | 0.03 | 10.969 | 32.357 | 0.004 | 0 | 0.056 | 30.862 | 25.33 | 0.12 | 0.405 | 100.133 | 0.000841925 | 0.4589126 | 1.269429 | 0.0001202746 | 0 | 0.001181852 | 0.6847865 | 0.5944952 | 0.002708835 | 0.008391878 | 3.020868 | 1.053408 | 1.954216 | 0.05340781 | 0.04578423 | 0.04959602 | 1.003812 | 2.003812 | 0.350415 | 0.4571699 | 3.007624 | 3.020868
SE von Neuras | 7/8#3 | 0.038 | 10.736 | 32.083 | 0.025 | 0 | 0.056 | 30.898 | 25.303 | 0.06 | 0.376 | 99.575 | 0.001073465 | 0.452124 | 1.266973 | 0.000756669 | 0 | 0.001189639 | 0.6901025 | 0.5977744 | 0.001363341 | 0.007842312 | 3.019199 | 1.049898 | 1.957075 | 0.04989836 | 0.04292459 | 0.04641148 | 1.003487 | 2.003487 | 0.3526192 | 0.4505529 | 3.006974 | 3.019199
SE von Neuras | 7/8#3 | 0.036 | 10.819 | 32.257 | 0 | 0 | 0.017 | 29.942 | 25.306 | 0.089 | 0.31 | 98.776 | 0.001022437 | 0.4580699 | 1.280696 | 0 | 0 | 0.0003630828 | 0.6723473 | 0.6010608 | 0.002033167 | 0.006500512 | 3.022093 | 1.059131 | 1.953043 | 0.05913075 | 0.04695698 | 0.05304386 | 1.006087 | 2.006087 | 0.3442562 | 0.4552986 | 3.012174 | 3.022093
SE von Neuras | 7/8#3 | 0.014 | 10.577 | 32.166 | 0.07 | 0 | 0.039 | 31.61 | 25.498 | 0.076 | 0.483 | 100.533 | 0.0003926833 | 0.4422702 | 1.261245 | 0.002103653 | 0 | 0.000822625 | 0.7009997 | 0.5981107 | 0.001714656 | 0.01000261 | 3.017662 | 1.040381 | 1.962245 | 0.04038087 | 0.03775494 | 0.03906791 | 1.001313 | 2.001313 | 0.3572437 | 0.4416903 | 3.002626 | 3.017662
SE von Neuras | 7/8#3 | 0.018 | 6.851 | 22.963 | 0.059 | 0 | 0.284 | 33.86 | 34.389 | 0.15 | 0.579 | 99.153 | 0.0005609436 | 0.3182815 | 1.000376 | 0.001969974 | 0 | 0.006655612 | 0.8342815 | 0.8962462 | 0.003759993 | 0.01332224 | 3.017662 | 1.040381 | 1.962245 | 0.04038087 | 0.03775494 | 0.03906791 | 1.17546 | 1.873726 | 0.4547341 | 0.2707719 | 3.049186 | 3.075454
SE von Neuras | 7/8#3 | 0 | 6.269 | 19.521 | 0.081 | 0 | 0.332 | 37.871 | 34.001 | 0.002 | 0.57 | 98.647 | 0 | 0.2999328 | 0.8758004 | 0.002785234 | 0 | 0.008012646 | 0.9609498 | 0.9125732 | 5.162904e-05 | 0.01350647 | 3.017662 | 1.040381 | 1.962245 | 0.04038087 | 0.03775494 | 0.03906791 | 1.173438 | 1.875818 | 0.5231794 | 0.2556017 | 3.049256 | 3.073612
SE von Neuras | 7/8#3 | 0.056 | 9.506 | 29.582 | 0.009 | 0 | 0.019 | 30.251 | 29.488 | 0.089 | 0.575 | 99.575 | 0.001630448 | 0.4125983 | 1.204022 | 0.0002807521 | 0 | 0.0004160019 | 0.6963659 | 0.7180012 | 0.002084289 | 0.01236057 | 3.04776 | 1.130599 | 1.900388 | 0.1305995 | 0.09961198 | 0.1151057 | 1.015494 | 2.015494 | 0.3664335 | 0.4063031 | 3.030987 | 3.04776
SE von Neuras | 7/8#3 | 0.018 | 10.926 | 32.955 | 0.017 | 0 | 0.033 | 30.005 | 26.31 | 0.141 | 0.552 | 100.957 | 0.0005013777 | 0.4536955 | 1.283222 | 0.0005073446 | 0 | 0.0006912407 | 0.6607924 | 0.6128785 | 0.00315908 | 0.01135229 | 3.0268 | 1.066574 | 1.944015 | 0.06657393 | 0.05598525 | 0.06127959 | 1.005294 | 2.005294 | 0.3399112 | 0.4513061 | 3.010589 | 3.0268
SE von Neuras | 7/8#3 | 0.054 | 10.379 | 31.384 | 0.004 | 0 | 0.036 | 31.149 | 27.678 | 0.011 | 0.417 | 101.112 | 0.001522695 | 0.4363002 | 1.237131 | 0.0001208484 | 0 | 0.0007633866 | 0.6944519 | 0.6527019 | 0.0002494944 | 0.008681748 | 3.031923 | 1.089002 | 1.931582 | 0.08900206 | 0.06841755 | 0.0787098 | 1.010292 | 2.010292 | 0.3595249 | 0.4318554 | 3.020585 | 3.031923

## Chrom-Spinell vertikal
Mikrosondenanalysen von Chrom-Spinell |  |  |  |  | "Die Gold-Kupfer-Mineralisationen südlich von Rehoboth, Namibia"
Sven Wille | 2004
Lokalität | SE von Neuras | SE von Neuras | SE von Neuras | SE von Neuras | SE von Neuras | SE von Neuras | SE von Neuras | SE von Neuras | SE von Neuras | SE von Neuras | SE von Neuras | SE von Neuras | SE von Neuras | SE von Neuras | SE von Neuras | SE von Neuras
Probe | 7/8#3 | 7/8#3 | 7/8#3 | 7/8#3 | 7/8#3 | 7/8#3 | 7/8#3 | 7/8#3 | 7/8#3 | 7/8#3 | 7/8#3 | 7/8#3 | 7/8#3 | 7/8#3 | 7/8#3 | 7/8#3
SiO2 | 0 | 0 | 0.029 | 0.008 | 0.009 | 0.04 | 0 | 0.03 | 0.038 | 0.036 | 0.014 | 0.018 | 0 | 0.056 | 0.018 | 0.054
MgO | 10.329 | 9.305 | 9.926 | 10.887 | 9.898 | 9.564 | 10.997 | 10.969 | 10.736 | 10.819 | 10.577 | 6.851 | 6.269 | 9.506 | 10.926 | 10.379
Al2O3 | 32.329 | 30.155 | 30.727 | 33.974 | 31.385 | 28.99 | 32.423 | 32.357 | 32.083 | 32.257 | 32.166 | 22.963 | 19.521 | 29.582 | 32.955 | 31.384
CaO | 0.022 | 0.07 | 0 | 0 | 0.007 | 0 | 0.015 | 0.004 | 0.025 | 0 | 0.07 | 0.059 | 0.081 | 0.009 | 0.017 | 0.004
MnO | 0 | 0 | 0 | 0 | 0 | 0 | 0 | 0 | 0 | 0 | 0 | 0 | 0 | 0 | 0 | 0
TiO2 | 0.048 | 0.001 | 0.015 | 0.009 | 0.031 | 0.033 | 0.05 | 0.056 | 0.056 | 0.017 | 0.039 | 0.284 | 0.332 | 0.019 | 0.033 | 0.036
Cr2O3 | 30.578 | 32.142 | 31.869 | 29.784 | 31.015 | 33.071 | 31.359 | 30.862 | 30.898 | 29.942 | 31.61 | 33.86 | 37.871 | 30.251 | 30.005 | 31.149
FeO | 25.245 | 26.48 | 26.277 | 25.164 | 26.635 | 26.804 | 25.232 | 25.33 | 25.303 | 25.306 | 25.498 | 34.389 | 34.001 | 29.488 | 26.31 | 27.678
NiO | 0.007 | 0.116 | 0.058 | 0.124 | 0.107 | 0.047 | 0.153 | 0.12 | 0.06 | 0.089 | 0.076 | 0.15 | 0.002 | 0.089 | 0.141 | 0.011
ZnO | 0.472 | 0.459 | 0.537 | 0.427 | 0.465 | 0.356 | 0.331 | 0.405 | 0.376 | 0.31 | 0.483 | 0.579 | 0.57 | 0.575 | 0.552 | 0.417
Summe | 99.03 | 98.728 | 99.438 | 100.377 | 99.552 | 98.905 | 100.56 | 100.133 | 99.575 | 98.776 | 100.533 | 99.153 | 98.647 | 99.575 | 100.957 | 101.112
Si | 0 | 0 | 0.0008314009 | 0.0002217876 | 0.0002569117 | 0.001166909 | 0 | 0.000841925 | 0.001073465 | 0.001022437 | 0.0003926833 | 0.0005609436 | 0 | 0.001630448 | 0.0005013777 | 0.001522695
Mg | 0.436779 | 0.4024349 | 0.4242262 | 0.4499521 | 0.4212108 | 0.4159367 | 0.4581481 | 0.4589126 | 0.452124 | 0.4580699 | 0.4422702 | 0.3182815 | 0.2999328 | 0.4125983 | 0.4536955 | 0.4363002
Al | 1.281956 | 1.22297 | 1.231461 | 1.316686 | 1.252425 | 1.182261 | 1.266666 | 1.269429 | 1.266973 | 1.280696 | 1.261245 | 1.000376 | 0.8758004 | 1.204022 | 1.283222 | 1.237131
Ca | 0.0006686165 | 0.002175846 | 0 | 0 | 0.0002140923 | 0 | 0.0004491318 | 0.0001202746 | 0.000756669 | 0 | 0.002103653 | 0.001969974 | 0.002785234 | 0.0002807521 | 0.0005073446 | 0.0001208484
Mn | 0 | 0 | 0 | 0 | 0 | 0 | 0 | 0 | 0 | 0 | 0 | 0 | 0 | 0 | 0 | 0
Ti | 0.001023898 | 2.181682e-05 | 0.00032339 | 0.0001876345 | 0.0006654661 | 0.0007239586 | 0.001050785 | 0.001181852 | 0.001189639 | 0.0003630828 | 0.000822625 | 0.006655612 | 0.008012646 | 0.0004160019 | 0.0006912407 | 0.0007633866
Cr | 0.6857736 | 0.7372594 | 0.7223703 | 0.6528439 | 0.6999904 | 0.7627868 | 0.6928864 | 0.6847865 | 0.6901025 | 0.6723473 | 0.7009997 | 0.8342815 | 0.9609498 | 0.6963659 | 0.6607924 | 0.6944519
Fe | 0.5988653 | 0.6424621 | 0.6300127 | 0.5834291 | 0.6358506 | 0.6539395 | 0.5897034 | 0.5944952 | 0.5977744 | 0.6010608 | 0.5981107 | 0.8962462 | 0.9125732 | 0.7180012 | 0.6128785 | 0.6527019
Ni | 0.0001597128 | 0.002706921 | 0.001337487 | 0.002765146 | 0.002456825 | 0.001102869 | 0.003439231 | 0.002708835 | 0.001363341 | 0.002033167 | 0.001714656 | 0.003759993 | 5.162904e-05 | 0.002084289 | 0.00315908 | 0.0002494944
Zn | 0.009885229 | 0.009831803 | 0.01136681 | 0.008740318 | 0.009800456 | 0.007667944 | 0.006829688 | 0.008391878 | 0.007842312 | 0.006500512 | 0.01000261 | 0.01332224 | 0.01350647 | 0.01236057 | 0.01135229 | 0.008681748
Summe | 3.015111 | 3.019863 | 3.021929 | 3.014826 | 3.02287 | 3.025585 | 3.019173 | 3.020868 | 3.019199 | 3.022093 | 3.017662 | 3.017662 | 3.017662 | 3.04776 | 3.0268 | 3.031923
X (Mg+Fe) | 1.035644 | 1.044897 | 1.054239 | 1.033381 | 1.057061 | 1.069876 | 1.047851 | 1.053408 | 1.049898 | 1.059131 | 1.040381 | 1.040381 | 1.040381 | 1.130599 | 1.066574 | 1.089002
Y2 (Mn+Cr+Al) | 1.96773 | 1.96023 | 1.953831 | 1.96953 | 1.952415 | 1.945048 | 1.959553 | 1.954216 | 1.957075 | 1.953043 | 1.962245 | 1.962245 | 1.962245 | 1.900388 | 1.944015 | 1.931582
K.-ÜberschussX | 0.0356443 | 0.04489702 | 0.05423889 | 0.03338123 | 0.05706143 | 0.06987619 | 0.04785143 | 0.05340781 | 0.04989836 | 0.05913075 | 0.04038087 | 0.04038087 | 0.04038087 | 0.1305995 | 0.06657393 | 0.08900206
K.-Defizit2Y | 0.03227044 | 0.03977015 | 0.04616852 | 0.03047036 | 0.04758504 | 0.05495249 | 0.04044737 | 0.04578423 | 0.04292459 | 0.04695698 | 0.03775494 | 0.03775494 | 0.03775494 | 0.09961198 | 0.05598525 | 0.06841755
ø ≈ Fe3+Y | 0.03395737 | 0.04233358 | 0.05020371 | 0.03192579 | 0.05232324 | 0.06241434 | 0.0441494 | 0.04959602 | 0.04641148 | 0.05304386 | 0.03906791 | 0.03906791 | 0.03906791 | 0.1151057 | 0.06127959 | 0.0787098
X(Mg+Fe2+) | 1.001687 | 1.002563 | 1.004035 | 1.001455 | 1.004738 | 1.007462 | 1.003702 | 1.003812 | 1.003487 | 1.006087 | 1.001313 | 1.17546 | 1.173438 | 1.015494 | 1.005294 | 1.010292
Y (Mn+Cr+Al+Fe3+) | 2.001687 | 2.002563 | 2.004035 | 2.001455 | 2.004738 | 2.007462 | 2.003702 | 2.003812 | 2.003487 | 2.006087 | 2.001313 | 1.873726 | 1.875818 | 2.015494 | 2.005294 | 2.010292
Cr/(Cr+Al) | 0.3485101 | 0.3761087 | 0.3697198 | 0.331472 | 0.3585254 | 0.3921687 | 0.3535942 | 0.350415 | 0.3526192 | 0.3442562 | 0.3572437 | 0.4547341 | 0.5231794 | 0.3664335 | 0.3399112 | 0.3595249
Mg/(Mg+Fe2+) | 0.4360434 | 0.4014059 | 0.4225213 | 0.4492982 | 0.4192245 | 0.412856 | 0.4564583 | 0.4571699 | 0.4505529 | 0.4552986 | 0.4416903 | 0.2707719 | 0.2556017 | 0.4063031 | 0.4513061 | 0.4318554
X+Y2 | 3.003374 | 3.005127 | 3.00807 | 3.002911 | 3.009476 | 3.014924 | 3.007404 | 3.007624 | 3.006974 | 3.012174 | 3.002626 | 3.049186 | 3.049256 | 3.030987 | 3.010589 | 3.020585
Kationensumme | 3.015111 | 3.019863 | 3.021929 | 3.014826 | 3.02287 | 3.025585 | 3.019173 | 3.020868 | 3.019199 | 3.022093 | 3.017662 | 3.075454 | 3.073612 | 3.04776 | 3.0268 | 3.031923